## Sheet1
INDEX | SAMPLE_ID | SMILES | Polymer | Mn | Mw | PDI | PDI (zw) | Temperature | Shear_Rate | Melt_Viscosity | Source | Link | Method | Unnamed: 0 | Polymer_y | afp_C4_C4_C4 | afp_C4_C4_O2 | afp_C4_C4_F1 | afp_C4_O2_C4 | afp_F1_C4_O2 | afp_F1_C4_F1 | bfp_299 | bfp_304 | bfp_328 | bfp_334 | bfp_354 | bfp_359 | mfp_MQNs13 | mfp_MQNs19 | mfp_MQNs20 | mfp_MQNs21 | mfp_MQNs26 | mfp_MQNs27 | mfp_MQNs29 | mfp_Chi0n | mfp_Chi0v | mfp_Chi1n | mfp_Chi1v | mfp_Chi2n | mfp_Chi2v | mfp_tpsa | efp_numatoms_none_H | efp_norm_mol_wt | efp_main_chain_rel | efp_fam_single | efp_4v_main | afp_C3_C4_C4 | afp_C4_C4_H1 | afp_C4_C4_N3 | afp_C4_C3_O1 | afp_C4_C3_N3 | afp_C3_N3_C4 | afp_C4_N3_H1 | afp_C3_C4_H1 | afp_C3_N3_H1 | afp_H1_C4_H1 | afp_H1_C4_N3 | afp_N3_C3_O1 | bfp_197 | bfp_208 | bfp_215 | bfp_223 | bfp_225 | bfp_289 | bfp_312 | bfp_313 | bfp_340 | bfp_349 | bfp_355 | bfp_360 | bfp_373 | bfp_388 | bfp_402 | mfp_MQNs14 | mfp_MQNs28 | efp_fam_polyamides | efp_3v_main | PID_y | PID | INDEX
0 | 10 | [*]OC(F)(F)C(F)(F)C([*])(F)F | poly[oxy(1,1,2,2,3,3-hexafluoropropane-1,3-diyl)] | 2300 | 2668 | 1.16 |  | 20 | 0 | 0.09 |  | https://polymer.nims.go.jp/PoLyInfo/cgi-bin/ho-id-search.cgi?PID=u817gfwcq1infthth4P&SID=fseylsiq3-mmnkqjqpsn9-iump3-loninpkiqp9&layout=info |  | 0 | poly[oxy(1,1,2,2,3,3-hexafluoropropane-1,3-diyl)] | 0.1 | 0.2 | 0.8 | 0.1 | 0.4 | 0.3 | 0.9 | 0.3 | 1.2 | 0.4 | 0.1 | 0.3 | 1 | 0.4 | 0.2 | 0.1 | 0.6 | 0.1 | 0.3 | 0.4176035 | 0.4176035 | 0.2042142 | 0.2042142 | 0.1710008 | 0.1710008 | 0.23075 | 1 | 1.3835 | 0.4 | 1 | 0.75 | 0 | 0 | 0 | 0 | 0 | 0 | 0 | 0 | 0 | 0 | 0 | 0 | 0 | 0 | 0 | 0 | 0 | 0 | 0 | 0 | 0 | 0 | 0 | 0 | 0 | 0 | 0 | 0 | 0 | 0 | 0
1 | 10 | [*]OC(F)(F)C(F)(F)C([*])(F)F | poly[oxy(1,1,2,2,3,3-hexafluoropropane-1,3-diyl)] | 3880 | 4151.6 | 1.07 |  | 20 | 0 | 0.272 |  |  |  | 0 | poly[oxy(1,1,2,2,3,3-hexafluoropropane-1,3-diyl)] | 0.1 | 0.2 | 0.8 | 0.1 | 0.4 | 0.3 | 0.9 | 0.3 | 1.2 | 0.4 | 0.1 | 0.3 | 1 | 0.4 | 0.2 | 0.1 | 0.6 | 0.1 | 0.3 | 0.4176035 | 0.4176035 | 0.2042142 | 0.2042142 | 0.1710008 | 0.1710008 | 0.23075 | 1 | 1.3835 | 0.4 | 1 | 0.75 | 0 | 0 | 0 | 0 | 0 | 0 | 0 | 0 | 0 | 0 | 0 | 0 | 0 | 0 | 0 | 0 | 0 | 0 | 0 | 0 | 0 | 0 | 0 | 0 | 0 | 0 | 0 | 0 | 0 | 0 | 0
2 | 10 | [*]OC(F)(F)C(F)(F)C([*])(F)F | poly[oxy(1,1,2,2,3,3-hexafluoropropane-1,3-diyl)] | 5390 | 5659.5 | 1.05 |  | 20 | 0 | 0.4 |  |  |  | 0 | poly[oxy(1,1,2,2,3,3-hexafluoropropane-1,3-diyl)] | 0.1 | 0.2 | 0.8 | 0.1 | 0.4 | 0.3 | 0.9 | 0.3 | 1.2 | 0.4 | 0.1 | 0.3 | 1 | 0.4 | 0.2 | 0.1 | 0.6 | 0.1 | 0.3 | 0.4176035 | 0.4176035 | 0.2042142 | 0.2042142 | 0.1710008 | 0.1710008 | 0.23075 | 1 | 1.3835 | 0.4 | 1 | 0.75 | 0 | 0 | 0 | 0 | 0 | 0 | 0 | 0 | 0 | 0 | 0 | 0 | 0 | 0 | 0 | 0 | 0 | 0 | 0 | 0 | 0 | 0 | 0 | 0 | 0 | 0 | 0 | 0 | 0 | 0 | 0
3 | 10 | [*]OC(F)(F)C(F)(F)C([*])(F)F | poly[oxy(1,1,2,2,3,3-hexafluoropropane-1,3-diyl)] | 7050 | 8037 | 1.14 |  | 20 | 0 | 0.78 |  |  |  | 0 | poly[oxy(1,1,2,2,3,3-hexafluoropropane-1,3-diyl)] | 0.1 | 0.2 | 0.8 | 0.1 | 0.4 | 0.3 | 0.9 | 0.3 | 1.2 | 0.4 | 0.1 | 0.3 | 1 | 0.4 | 0.2 | 0.1 | 0.6 | 0.1 | 0.3 | 0.4176035 | 0.4176035 | 0.2042142 | 0.2042142 | 0.1710008 | 0.1710008 | 0.23075 | 1 | 1.3835 | 0.4 | 1 | 0.75 | 0 | 0 | 0 | 0 | 0 | 0 | 0 | 0 | 0 | 0 | 0 | 0 | 0 | 0 | 0 | 0 | 0 | 0 | 0 | 0 | 0 | 0 | 0 | 0 | 0 | 0 | 0 | 0 | 0 | 0 | 0
4 | 20 | [*]CCCCCCCCCCNC(=O)CCCCCCCCC(=O)N[*] | poly[(decane-1,10-diamine)-alt-(decanedioic acid)] |  | 13400 |  |  | 220 | 0.01246108 | 21687.86 |  |  |  | 1 | poly[(decane-1,10-diamine)-alt-(decanedioic acid)] | 0.2258065 | 0 | 0 | 0 | 0 | 0 | 0 | 0.7741935 | 0 | 0.5806452 | 0 | 0.3225806 | 0.9677419 | 0.3225806 | 0.09677419 | 0.06451613 | 0.03225806 | 0 | 0.2903226 | 0.8017891 | 0.1888859 | 0.3983404 | 0.09359154 | 0.04931482 | 0.04931482 | 0.2346774 | 0.3870968 | 0.4550215 | 0.3548387 | 0 | 0 | 0.03225806 | 1.032258 | 0.03225806 | 0.03225806 | 0.03225806 | 0.03225806 | 0.03225806 | 0.06451613 | 0.03225806 | 0.2903226 | 0.06451613 | 0.03225806 | 2.032258 | 0.2580645 | 0.2258065 | 0.1935484 | 0.1935484 | 0.8709677 | 0.06451613 | 0.06451613 | 0.06451613 | 0.6129032 | 0.03225806 | 0.03225806 | 0.1935484 | 0.1935484 | 0.2258065 | 0.03225806 | 0.06451613 | 1 | 0.09090909
5 | 20 | [*]CCCCCCCCCCNC(=O)CCCCCCCCC(=O)N[*] | poly[(decane-1,10-diamine)-alt-(decanedioic acid)] |  | 13400 |  |  | 220 | 0.0156075 | 21832.64 |  |  |  | 1 | poly[(decane-1,10-diamine)-alt-(decanedioic acid)] | 0.2258065 | 0 | 0 | 0 | 0 | 0 | 0 | 0.7741935 | 0 | 0.5806452 | 0 | 0.3225806 | 0.9677419 | 0.3225806 | 0.09677419 | 0.06451613 | 0.03225806 | 0 | 0.2903226 | 0.8017891 | 0.1888859 | 0.3983404 | 0.09359154 | 0.04931482 | 0.04931482 | 0.2346774 | 0.3870968 | 0.4550215 | 0.3548387 | 0 | 0 | 0.03225806 | 1.032258 | 0.03225806 | 0.03225806 | 0.03225806 | 0.03225806 | 0.03225806 | 0.06451613 | 0.03225806 | 0.2903226 | 0.06451613 | 0.03225806 | 2.032258 | 0.2580645 | 0.2258065 | 0.1935484 | 0.1935484 | 0.8709677 | 0.06451613 | 0.06451613 | 0.06451613 | 0.6129032 | 0.03225806 | 0.03225806 | 0.1935484 | 0.1935484 | 0.2258065 | 0.03225806 | 0.06451613 | 1 | 0.09090909
6 | 20 | [*]CCCCCCCCCCNC(=O)CCCCCCCCC(=O)N[*] | poly[(decane-1,10-diamine)-alt-(decanedioic acid)] |  | 13400 |  |  | 220 | 0.01974948 | 21978.69 |  |  |  | 1 | poly[(decane-1,10-diamine)-alt-(decanedioic acid)] | 0.2258065 | 0 | 0 | 0 | 0 | 0 | 0 | 0.7741935 | 0 | 0.5806452 | 0 | 0.3225806 | 0.9677419 | 0.3225806 | 0.09677419 | 0.06451613 | 0.03225806 | 0 | 0.2903226 | 0.8017891 | 0.1888859 | 0.3983404 | 0.09359154 | 0.04931482 | 0.04931482 | 0.2346774 | 0.3870968 | 0.4550215 | 0.3548387 | 0 | 0 | 0.03225806 | 1.032258 | 0.03225806 | 0.03225806 | 0.03225806 | 0.03225806 | 0.03225806 | 0.06451613 | 0.03225806 | 0.2903226 | 0.06451613 | 0.03225806 | 2.032258 | 0.2580645 | 0.2258065 | 0.1935484 | 0.1935484 | 0.8709677 | 0.06451613 | 0.06451613 | 0.06451613 | 0.6129032 | 0.03225806 | 0.03225806 | 0.1935484 | 0.1935484 | 0.2258065 | 0.03225806 | 0.06451613 | 1 | 0.09090909
7 | 20 | [*]CCCCCCCCCCNC(=O)CCCCCCCCC(=O)N[*] | poly[(decane-1,10-diamine)-alt-(decanedioic acid)] |  | 13400 |  |  | 220 | 0.0257698 | 21435.9 |  |  |  | 1 | poly[(decane-1,10-diamine)-alt-(decanedioic acid)] | 0.2258065 | 0 | 0 | 0 | 0 | 0 | 0 | 0.7741935 | 0 | 0.5806452 | 0 | 0.3225806 | 0.9677419 | 0.3225806 | 0.09677419 | 0.06451613 | 0.03225806 | 0 | 0.2903226 | 0.8017891 | 0.1888859 | 0.3983404 | 0.09359154 | 0.04931482 | 0.04931482 | 0.2346774 | 0.3870968 | 0.4550215 | 0.3548387 | 0 | 0 | 0.03225806 | 1.032258 | 0.03225806 | 0.03225806 | 0.03225806 | 0.03225806 | 0.03225806 | 0.06451613 | 0.03225806 | 0.2903226 | 0.06451613 | 0.03225806 | 2.032258 | 0.2580645 | 0.2258065 | 0.1935484 | 0.1935484 | 0.8709677 | 0.06451613 | 0.06451613 | 0.06451613 | 0.6129032 | 0.03225806 | 0.03225806 | 0.1935484 | 0.1935484 | 0.2258065 | 0.03225806 | 0.06451613 | 1 | 0.09090909
8 | 20 | [*]CCCCCCCCCCNC(=O)CCCCCCCCC(=O)N[*] | poly[(decane-1,10-diamine)-alt-(decanedioic acid)] |  | 13400 |  |  | 220 | 0.03227668 | 22345.12 |  |  |  | 1 | poly[(decane-1,10-diamine)-alt-(decanedioic acid)] | 0.2258065 | 0 | 0 | 0 | 0 | 0 | 0 | 0.7741935 | 0 | 0.5806452 | 0 | 0.3225806 | 0.9677419 | 0.3225806 | 0.09677419 | 0.06451613 | 0.03225806 | 0 | 0.2903226 | 0.8017891 | 0.1888859 | 0.3983404 | 0.09359154 | 0.04931482 | 0.04931482 | 0.2346774 | 0.3870968 | 0.4550215 | 0.3548387 | 0 | 0 | 0.03225806 | 1.032258 | 0.03225806 | 0.03225806 | 0.03225806 | 0.03225806 | 0.03225806 | 0.06451613 | 0.03225806 | 0.2903226 | 0.06451613 | 0.03225806 | 2.032258 | 0.2580645 | 0.2258065 | 0.1935484 | 0.1935484 | 0.8709677 | 0.06451613 | 0.06451613 | 0.06451613 | 0.6129032 | 0.03225806 | 0.03225806 | 0.1935484 | 0.1935484 | 0.2258065 | 0.03225806 | 0.06451613 | 1 | 0.09090909
9 | 20 | [*]CCCCCCCCCCNC(=O)CCCCCCCCC(=O)N[*] | poly[(decane-1,10-diamine)-alt-(decanedioic acid)] |  | 13400 |  |  | 220 | 0.04042655 | 22423.06 |  |  |  | 1 | poly[(decane-1,10-diamine)-alt-(decanedioic acid)] | 0.2258065 | 0 | 0 | 0 | 0 | 0 | 0 | 0.7741935 | 0 | 0.5806452 | 0 | 0.3225806 | 0.9677419 | 0.3225806 | 0.09677419 | 0.06451613 | 0.03225806 | 0 | 0.2903226 | 0.8017891 | 0.1888859 | 0.3983404 | 0.09359154 | 0.04931482 | 0.04931482 | 0.2346774 | 0.3870968 | 0.4550215 | 0.3548387 | 0 | 0 | 0.03225806 | 1.032258 | 0.03225806 | 0.03225806 | 0.03225806 | 0.03225806 | 0.03225806 | 0.06451613 | 0.03225806 | 0.2903226 | 0.06451613 | 0.03225806 | 2.032258 | 0.2580645 | 0.2258065 | 0.1935484 | 0.1935484 | 0.8709677 | 0.06451613 | 0.06451613 | 0.06451613 | 0.6129032 | 0.03225806 | 0.03225806 | 0.1935484 | 0.1935484 | 0.2258065 | 0.03225806 | 0.06451613 | 1 | 0.09090909
10 | 20 | [*]CCCCCCCCCCNC(=O)CCCCCCCCC(=O)N[*] | poly[(decane-1,10-diamine)-alt-(decanedioic acid)] |  | 13400 |  |  | 220 | 0.05168129 | 22288.81 |  |  |  | 1 | poly[(decane-1,10-diamine)-alt-(decanedioic acid)] | 0.2258065 | 0 | 0 | 0 | 0 | 0 | 0 | 0.7741935 | 0 | 0.5806452 | 0 | 0.3225806 | 0.9677419 | 0.3225806 | 0.09677419 | 0.06451613 | 0.03225806 | 0 | 0.2903226 | 0.8017891 | 0.1888859 | 0.3983404 | 0.09359154 | 0.04931482 | 0.04931482 | 0.2346774 | 0.3870968 | 0.4550215 | 0.3548387 | 0 | 0 | 0.03225806 | 1.032258 | 0.03225806 | 0.03225806 | 0.03225806 | 0.03225806 | 0.03225806 | 0.06451613 | 0.03225806 | 0.2903226 | 0.06451613 | 0.03225806 | 2.032258 | 0.2580645 | 0.2258065 | 0.1935484 | 0.1935484 | 0.8709677 | 0.06451613 | 0.06451613 | 0.06451613 | 0.6129032 | 0.03225806 | 0.03225806 | 0.1935484 | 0.1935484 | 0.2258065 | 0.03225806 | 0.06451613 | 1 | 0.09090909
11 | 20 | [*]CCCCCCCCCCNC(=O)CCCCCCCCC(=O)N[*] | poly[(decane-1,10-diamine)-alt-(decanedioic acid)] |  | 13400 |  |  | 220 | 0.06606934 | 22296.35 |  |  |  | 1 | poly[(decane-1,10-diamine)-alt-(decanedioic acid)] | 0.2258065 | 0 | 0 | 0 | 0 | 0 | 0 | 0.7741935 | 0 | 0.5806452 | 0 | 0.3225806 | 0.9677419 | 0.3225806 | 0.09677419 | 0.06451613 | 0.03225806 | 0 | 0.2903226 | 0.8017891 | 0.1888859 | 0.3983404 | 0.09359154 | 0.04931482 | 0.04931482 | 0.2346774 | 0.3870968 | 0.4550215 | 0.3548387 | 0 | 0 | 0.03225806 | 1.032258 | 0.03225806 | 0.03225806 | 0.03225806 | 0.03225806 | 0.03225806 | 0.06451613 | 0.03225806 | 0.2903226 | 0.06451613 | 0.03225806 | 2.032258 | 0.2580645 | 0.2258065 | 0.1935484 | 0.1935484 | 0.8709677 | 0.06451613 | 0.06451613 | 0.06451613 | 0.6129032 | 0.03225806 | 0.03225806 | 0.1935484 | 0.1935484 | 0.2258065 | 0.03225806 | 0.06451613 | 1 | 0.09090909
12 | 20 | [*]CCCCCCCCCCNC(=O)CCCCCCCCC(=O)N[*] | poly[(decane-1,10-diamine)-alt-(decanedioic acid)] |  | 13400 |  |  | 220 | 0.08446303 | 22303.9 |  |  |  | 1 | poly[(decane-1,10-diamine)-alt-(decanedioic acid)] | 0.2258065 | 0 | 0 | 0 | 0 | 0 | 0 | 0.7741935 | 0 | 0.5806452 | 0 | 0.3225806 | 0.9677419 | 0.3225806 | 0.09677419 | 0.06451613 | 0.03225806 | 0 | 0.2903226 | 0.8017891 | 0.1888859 | 0.3983404 | 0.09359154 | 0.04931482 | 0.04931482 | 0.2346774 | 0.3870968 | 0.4550215 | 0.3548387 | 0 | 0 | 0.03225806 | 1.032258 | 0.03225806 | 0.03225806 | 0.03225806 | 0.03225806 | 0.03225806 | 0.06451613 | 0.03225806 | 0.2903226 | 0.06451613 | 0.03225806 | 2.032258 | 0.2580645 | 0.2258065 | 0.1935484 | 0.1935484 | 0.8709677 | 0.06451613 | 0.06451613 | 0.06451613 | 0.6129032 | 0.03225806 | 0.03225806 | 0.1935484 | 0.1935484 | 0.2258065 | 0.03225806 | 0.06451613 | 1 | 0.09090909
13 | 20 | [*]CCCCCCCCCCNC(=O)CCCCCCCCC(=O)N[*] | poly[(decane-1,10-diamine)-alt-(decanedioic acid)] |  | 13400 |  |  | 220 | 0.10579 | 22310.82 |  |  |  | 1 | poly[(decane-1,10-diamine)-alt-(decanedioic acid)] | 0.2258065 | 0 | 0 | 0 | 0 | 0 | 0 | 0.7741935 | 0 | 0.5806452 | 0 | 0.3225806 | 0.9677419 | 0.3225806 | 0.09677419 | 0.06451613 | 0.03225806 | 0 | 0.2903226 | 0.8017891 | 0.1888859 | 0.3983404 | 0.09359154 | 0.04931482 | 0.04931482 | 0.2346774 | 0.3870968 | 0.4550215 | 0.3548387 | 0 | 0 | 0.03225806 | 1.032258 | 0.03225806 | 0.03225806 | 0.03225806 | 0.03225806 | 0.03225806 | 0.06451613 | 0.03225806 | 0.2903226 | 0.06451613 | 0.03225806 | 2.032258 | 0.2580645 | 0.2258065 | 0.1935484 | 0.1935484 | 0.8709677 | 0.06451613 | 0.06451613 | 0.06451613 | 0.6129032 | 0.03225806 | 0.03225806 | 0.1935484 | 0.1935484 | 0.2258065 | 0.03225806 | 0.06451613 | 1 | 0.09090909
14 | 20 | [*]CCCCCCCCCCNC(=O)CCCCCCCCC(=O)N[*] | poly[(decane-1,10-diamine)-alt-(decanedioic acid)] |  | 13400 |  |  | 220 | 0.1345516 | 22318.21 |  |  |  | 1 | poly[(decane-1,10-diamine)-alt-(decanedioic acid)] | 0.2258065 | 0 | 0 | 0 | 0 | 0 | 0 | 0.7741935 | 0 | 0.5806452 | 0 | 0.3225806 | 0.9677419 | 0.3225806 | 0.09677419 | 0.06451613 | 0.03225806 | 0 | 0.2903226 | 0.8017891 | 0.1888859 | 0.3983404 | 0.09359154 | 0.04931482 | 0.04931482 | 0.2346774 | 0.3870968 | 0.4550215 | 0.3548387 | 0 | 0 | 0.03225806 | 1.032258 | 0.03225806 | 0.03225806 | 0.03225806 | 0.03225806 | 0.03225806 | 0.06451613 | 0.03225806 | 0.2903226 | 0.06451613 | 0.03225806 | 2.032258 | 0.2580645 | 0.2258065 | 0.1935484 | 0.1935484 | 0.8709677 | 0.06451613 | 0.06451613 | 0.06451613 | 0.6129032 | 0.03225806 | 0.03225806 | 0.1935484 | 0.1935484 | 0.2258065 | 0.03225806 | 0.06451613 | 1 | 0.09090909
15 | 20 | [*]CCCCCCCCCCNC(=O)CCCCCCCCC(=O)N[*] | poly[(decane-1,10-diamine)-alt-(decanedioic acid)] |  | 13400 |  |  | 220 | 0.1711328 | 22184.43 |  |  |  | 1 | poly[(decane-1,10-diamine)-alt-(decanedioic acid)] | 0.2258065 | 0 | 0 | 0 | 0 | 0 | 0 | 0.7741935 | 0 | 0.5806452 | 0 | 0.3225806 | 0.9677419 | 0.3225806 | 0.09677419 | 0.06451613 | 0.03225806 | 0 | 0.2903226 | 0.8017891 | 0.1888859 | 0.3983404 | 0.09359154 | 0.04931482 | 0.04931482 | 0.2346774 | 0.3870968 | 0.4550215 | 0.3548387 | 0 | 0 | 0.03225806 | 1.032258 | 0.03225806 | 0.03225806 | 0.03225806 | 0.03225806 | 0.03225806 | 0.06451613 | 0.03225806 | 0.2903226 | 0.06451613 | 0.03225806 | 2.032258 | 0.2580645 | 0.2258065 | 0.1935484 | 0.1935484 | 0.8709677 | 0.06451613 | 0.06451613 | 0.06451613 | 0.6129032 | 0.03225806 | 0.03225806 | 0.1935484 | 0.1935484 | 0.2258065 | 0.03225806 | 0.06451613 | 1 | 0.09090909
16 | 20 | [*]CCCCCCCCCCNC(=O)CCCCCCCCC(=O)N[*] | poly[(decane-1,10-diamine)-alt-(decanedioic acid)] |  | 13400 |  |  | 220 | 0.2187762 | 21773.63 |  |  |  | 1 | poly[(decane-1,10-diamine)-alt-(decanedioic acid)] | 0.2258065 | 0 | 0 | 0 | 0 | 0 | 0 | 0.7741935 | 0 | 0.5806452 | 0 | 0.3225806 | 0.9677419 | 0.3225806 | 0.09677419 | 0.06451613 | 0.03225806 | 0 | 0.2903226 | 0.8017891 | 0.1888859 | 0.3983404 | 0.09359154 | 0.04931482 | 0.04931482 | 0.2346774 | 0.3870968 | 0.4550215 | 0.3548387 | 0 | 0 | 0.03225806 | 1.032258 | 0.03225806 | 0.03225806 | 0.03225806 | 0.03225806 | 0.03225806 | 0.06451613 | 0.03225806 | 0.2903226 | 0.06451613 | 0.03225806 | 2.032258 | 0.2580645 | 0.2258065 | 0.1935484 | 0.1935484 | 0.8709677 | 0.06451613 | 0.06451613 | 0.06451613 | 0.6129032 | 0.03225806 | 0.03225806 | 0.1935484 | 0.1935484 | 0.2258065 | 0.03225806 | 0.06451613 | 1 | 0.09090909
17 | 20 | [*]CCCCCCCCCCNC(=O)CCCCCCCCC(=O)N[*] | poly[(decane-1,10-diamine)-alt-(decanedioic acid)] |  | 13400 |  |  | 220 | 0.2796834 | 21370.43 |  |  |  | 1 | poly[(decane-1,10-diamine)-alt-(decanedioic acid)] | 0.2258065 | 0 | 0 | 0 | 0 | 0 | 0 | 0.7741935 | 0 | 0.5806452 | 0 | 0.3225806 | 0.9677419 | 0.3225806 | 0.09677419 | 0.06451613 | 0.03225806 | 0 | 0.2903226 | 0.8017891 | 0.1888859 | 0.3983404 | 0.09359154 | 0.04931482 | 0.04931482 | 0.2346774 | 0.3870968 | 0.4550215 | 0.3548387 | 0 | 0 | 0.03225806 | 1.032258 | 0.03225806 | 0.03225806 | 0.03225806 | 0.03225806 | 0.03225806 | 0.06451613 | 0.03225806 | 0.2903226 | 0.06451613 | 0.03225806 | 2.032258 | 0.2580645 | 0.2258065 | 0.1935484 | 0.1935484 | 0.8709677 | 0.06451613 | 0.06451613 | 0.06451613 | 0.6129032 | 0.03225806 | 0.03225806 | 0.1935484 | 0.1935484 | 0.2258065 | 0.03225806 | 0.06451613 | 1 | 0.09090909
18 | 20 | [*]CCCCCCCCCCNC(=O)CCCCCCCCC(=O)N[*] | poly[(decane-1,10-diamine)-alt-(decanedioic acid)] |  | 13400 |  |  | 220 | 0.3557223 | 20908.13 |  |  |  | 1 | poly[(decane-1,10-diamine)-alt-(decanedioic acid)] | 0.2258065 | 0 | 0 | 0 | 0 | 0 | 0 | 0.7741935 | 0 | 0.5806452 | 0 | 0.3225806 | 0.9677419 | 0.3225806 | 0.09677419 | 0.06451613 | 0.03225806 | 0 | 0.2903226 | 0.8017891 | 0.1888859 | 0.3983404 | 0.09359154 | 0.04931482 | 0.04931482 | 0.2346774 | 0.3870968 | 0.4550215 | 0.3548387 | 0 | 0 | 0.03225806 | 1.032258 | 0.03225806 | 0.03225806 | 0.03225806 | 0.03225806 | 0.03225806 | 0.06451613 | 0.03225806 | 0.2903226 | 0.06451613 | 0.03225806 | 2.032258 | 0.2580645 | 0.2258065 | 0.1935484 | 0.1935484 | 0.8709677 | 0.06451613 | 0.06451613 | 0.06451613 | 0.6129032 | 0.03225806 | 0.03225806 | 0.1935484 | 0.1935484 | 0.2258065 | 0.03225806 | 0.06451613 | 1 | 0.09090909
19 | 20 | [*]CCCCCCCCCCNC(=O)CCCCCCCCC(=O)N[*] | poly[(decane-1,10-diamine)-alt-(decanedioic acid)] |  | 13400 |  |  | 220 | 0.4478279 | 20326.21 |  |  |  | 1 | poly[(decane-1,10-diamine)-alt-(decanedioic acid)] | 0.2258065 | 0 | 0 | 0 | 0 | 0 | 0 | 0.7741935 | 0 | 0.5806452 | 0 | 0.3225806 | 0.9677419 | 0.3225806 | 0.09677419 | 0.06451613 | 0.03225806 | 0 | 0.2903226 | 0.8017891 | 0.1888859 | 0.3983404 | 0.09359154 | 0.04931482 | 0.04931482 | 0.2346774 | 0.3870968 | 0.4550215 | 0.3548387 | 0 | 0 | 0.03225806 | 1.032258 | 0.03225806 | 0.03225806 | 0.03225806 | 0.03225806 | 0.03225806 | 0.06451613 | 0.03225806 | 0.2903226 | 0.06451613 | 0.03225806 | 2.032258 | 0.2580645 | 0.2258065 | 0.1935484 | 0.1935484 | 0.8709677 | 0.06451613 | 0.06451613 | 0.06451613 | 0.6129032 | 0.03225806 | 0.03225806 | 0.1935484 | 0.1935484 | 0.2258065 | 0.03225806 | 0.06451613 | 1 | 0.09090909
20 | 20 | [*]CCCCCCCCCCNC(=O)CCCCCCCCC(=O)N[*] | poly[(decane-1,10-diamine)-alt-(decanedioic acid)] |  | 13400 |  |  | 220 | 0.5666741 | 19823.39 |  |  |  | 1 | poly[(decane-1,10-diamine)-alt-(decanedioic acid)] | 0.2258065 | 0 | 0 | 0 | 0 | 0 | 0 | 0.7741935 | 0 | 0.5806452 | 0 | 0.3225806 | 0.9677419 | 0.3225806 | 0.09677419 | 0.06451613 | 0.03225806 | 0 | 0.2903226 | 0.8017891 | 0.1888859 | 0.3983404 | 0.09359154 | 0.04931482 | 0.04931482 | 0.2346774 | 0.3870968 | 0.4550215 | 0.3548387 | 0 | 0 | 0.03225806 | 1.032258 | 0.03225806 | 0.03225806 | 0.03225806 | 0.03225806 | 0.03225806 | 0.06451613 | 0.03225806 | 0.2903226 | 0.06451613 | 0.03225806 | 2.032258 | 0.2580645 | 0.2258065 | 0.1935484 | 0.1935484 | 0.8709677 | 0.06451613 | 0.06451613 | 0.06451613 | 0.6129032 | 0.03225806 | 0.03225806 | 0.1935484 | 0.1935484 | 0.2258065 | 0.03225806 | 0.06451613 | 1 | 0.09090909
21 | 20 | [*]CCCCCCCCCCNC(=O)CCCCCCCCC(=O)N[*] | poly[(decane-1,10-diamine)-alt-(decanedioic acid)] |  | 13400 |  |  | 220 | 0.724436 | 19580.11 |  |  |  | 1 | poly[(decane-1,10-diamine)-alt-(decanedioic acid)] | 0.2258065 | 0 | 0 | 0 | 0 | 0 | 0 | 0.7741935 | 0 | 0.5806452 | 0 | 0.3225806 | 0.9677419 | 0.3225806 | 0.09677419 | 0.06451613 | 0.03225806 | 0 | 0.2903226 | 0.8017891 | 0.1888859 | 0.3983404 | 0.09359154 | 0.04931482 | 0.04931482 | 0.2346774 | 0.3870968 | 0.4550215 | 0.3548387 | 0 | 0 | 0.03225806 | 1.032258 | 0.03225806 | 0.03225806 | 0.03225806 | 0.03225806 | 0.03225806 | 0.06451613 | 0.03225806 | 0.2903226 | 0.06451613 | 0.03225806 | 2.032258 | 0.2580645 | 0.2258065 | 0.1935484 | 0.1935484 | 0.8709677 | 0.06451613 | 0.06451613 | 0.06451613 | 0.6129032 | 0.03225806 | 0.03225806 | 0.1935484 | 0.1935484 | 0.2258065 | 0.03225806 | 0.06451613 | 1 | 0.09090909
22 | 20 | [*]CCCCCCCCCCNC(=O)CCCCCCCCC(=O)N[*] | poly[(decane-1,10-diamine)-alt-(decanedioic acid)] |  | 13400 |  |  | 220 | 0.9261187 | 18975.27 |  |  |  | 1 | poly[(decane-1,10-diamine)-alt-(decanedioic acid)] | 0.2258065 | 0 | 0 | 0 | 0 | 0 | 0 | 0.7741935 | 0 | 0.5806452 | 0 | 0.3225806 | 0.9677419 | 0.3225806 | 0.09677419 | 0.06451613 | 0.03225806 | 0 | 0.2903226 | 0.8017891 | 0.1888859 | 0.3983404 | 0.09359154 | 0.04931482 | 0.04931482 | 0.2346774 | 0.3870968 | 0.4550215 | 0.3548387 | 0 | 0 | 0.03225806 | 1.032258 | 0.03225806 | 0.03225806 | 0.03225806 | 0.03225806 | 0.03225806 | 0.06451613 | 0.03225806 | 0.2903226 | 0.06451613 | 0.03225806 | 2.032258 | 0.2580645 | 0.2258065 | 0.1935484 | 0.1935484 | 0.8709677 | 0.06451613 | 0.06451613 | 0.06451613 | 0.6129032 | 0.03225806 | 0.03225806 | 0.1935484 | 0.1935484 | 0.2258065 | 0.03225806 | 0.06451613 | 1 | 0.09090909
23 | 20 | [*]CCCCCCCCCCNC(=O)CCCCCCCCC(=O)N[*] | poly[(decane-1,10-diamine)-alt-(decanedioic acid)] |  | 13400 |  |  | 220 | 1.18395 | 17928.4 |  |  |  | 1 | poly[(decane-1,10-diamine)-alt-(decanedioic acid)] | 0.2258065 | 0 | 0 | 0 | 0 | 0 | 0 | 0.7741935 | 0 | 0.5806452 | 0 | 0.3225806 | 0.9677419 | 0.3225806 | 0.09677419 | 0.06451613 | 0.03225806 | 0 | 0.2903226 | 0.8017891 | 0.1888859 | 0.3983404 | 0.09359154 | 0.04931482 | 0.04931482 | 0.2346774 | 0.3870968 | 0.4550215 | 0.3548387 | 0 | 0 | 0.03225806 | 1.032258 | 0.03225806 | 0.03225806 | 0.03225806 | 0.03225806 | 0.03225806 | 0.06451613 | 0.03225806 | 0.2903226 | 0.06451613 | 0.03225806 | 2.032258 | 0.2580645 | 0.2258065 | 0.1935484 | 0.1935484 | 0.8709677 | 0.06451613 | 0.06451613 | 0.06451613 | 0.6129032 | 0.03225806 | 0.03225806 | 0.1935484 | 0.1935484 | 0.2258065 | 0.03225806 | 0.06451613 | 1 | 0.09090909
24 | 20 | [*]CCCCCCCCCCNC(=O)CCCCCCCCC(=O)N[*] | poly[(decane-1,10-diamine)-alt-(decanedioic acid)] |  | 13400 |  |  | 220 | 1.505836 | 17046.95 |  |  |  | 1 | poly[(decane-1,10-diamine)-alt-(decanedioic acid)] | 0.2258065 | 0 | 0 | 0 | 0 | 0 | 0 | 0.7741935 | 0 | 0.5806452 | 0 | 0.3225806 | 0.9677419 | 0.3225806 | 0.09677419 | 0.06451613 | 0.03225806 | 0 | 0.2903226 | 0.8017891 | 0.1888859 | 0.3983404 | 0.09359154 | 0.04931482 | 0.04931482 | 0.2346774 | 0.3870968 | 0.4550215 | 0.3548387 | 0 | 0 | 0.03225806 | 1.032258 | 0.03225806 | 0.03225806 | 0.03225806 | 0.03225806 | 0.03225806 | 0.06451613 | 0.03225806 | 0.2903226 | 0.06451613 | 0.03225806 | 2.032258 | 0.2580645 | 0.2258065 | 0.1935484 | 0.1935484 | 0.8709677 | 0.06451613 | 0.06451613 | 0.06451613 | 0.6129032 | 0.03225806 | 0.03225806 | 0.1935484 | 0.1935484 | 0.2258065 | 0.03225806 | 0.06451613 | 1 | 0.09090909
25 | 20 | [*]CCCCCCCCCCNC(=O)CCCCCCCCC(=O)N[*] | poly[(decane-1,10-diamine)-alt-(decanedioic acid)] |  | 13400 |  |  | 220 | 1.895736 | 15903.09 |  |  |  | 1 | poly[(decane-1,10-diamine)-alt-(decanedioic acid)] | 0.2258065 | 0 | 0 | 0 | 0 | 0 | 0 | 0.7741935 | 0 | 0.5806452 | 0 | 0.3225806 | 0.9677419 | 0.3225806 | 0.09677419 | 0.06451613 | 0.03225806 | 0 | 0.2903226 | 0.8017891 | 0.1888859 | 0.3983404 | 0.09359154 | 0.04931482 | 0.04931482 | 0.2346774 | 0.3870968 | 0.4550215 | 0.3548387 | 0 | 0 | 0.03225806 | 1.032258 | 0.03225806 | 0.03225806 | 0.03225806 | 0.03225806 | 0.03225806 | 0.06451613 | 0.03225806 | 0.2903226 | 0.06451613 | 0.03225806 | 2.032258 | 0.2580645 | 0.2258065 | 0.1935484 | 0.1935484 | 0.8709677 | 0.06451613 | 0.06451613 | 0.06451613 | 0.6129032 | 0.03225806 | 0.03225806 | 0.1935484 | 0.1935484 | 0.2258065 | 0.03225806 | 0.06451613 | 1 | 0.09090909
26 | 20 | [*]CCCCCCCCCCNC(=O)CCCCCCCCC(=O)N[*] | poly[(decane-1,10-diamine)-alt-(decanedioic acid)] |  | 13400 |  |  | 220 | 2.423508 | 15314.38 |  |  |  | 1 | poly[(decane-1,10-diamine)-alt-(decanedioic acid)] | 0.2258065 | 0 | 0 | 0 | 0 | 0 | 0 | 0.7741935 | 0 | 0.5806452 | 0 | 0.3225806 | 0.9677419 | 0.3225806 | 0.09677419 | 0.06451613 | 0.03225806 | 0 | 0.2903226 | 0.8017891 | 0.1888859 | 0.3983404 | 0.09359154 | 0.04931482 | 0.04931482 | 0.2346774 | 0.3870968 | 0.4550215 | 0.3548387 | 0 | 0 | 0.03225806 | 1.032258 | 0.03225806 | 0.03225806 | 0.03225806 | 0.03225806 | 0.03225806 | 0.06451613 | 0.03225806 | 0.2903226 | 0.06451613 | 0.03225806 | 2.032258 | 0.2580645 | 0.2258065 | 0.1935484 | 0.1935484 | 0.8709677 | 0.06451613 | 0.06451613 | 0.06451613 | 0.6129032 | 0.03225806 | 0.03225806 | 0.1935484 | 0.1935484 | 0.2258065 | 0.03225806 | 0.06451613 | 1 | 0.09090909
27 | 20 | [*]CCCCCCCCCCNC(=O)CCCCCCCCC(=O)N[*] | poly[(decane-1,10-diamine)-alt-(decanedioic acid)] |  | 13400 |  |  | 220 | 3.114106 | 14017.87 |  |  |  | 1 | poly[(decane-1,10-diamine)-alt-(decanedioic acid)] | 0.2258065 | 0 | 0 | 0 | 0 | 0 | 0 | 0.7741935 | 0 | 0.5806452 | 0 | 0.3225806 | 0.9677419 | 0.3225806 | 0.09677419 | 0.06451613 | 0.03225806 | 0 | 0.2903226 | 0.8017891 | 0.1888859 | 0.3983404 | 0.09359154 | 0.04931482 | 0.04931482 | 0.2346774 | 0.3870968 | 0.4550215 | 0.3548387 | 0 | 0 | 0.03225806 | 1.032258 | 0.03225806 | 0.03225806 | 0.03225806 | 0.03225806 | 0.03225806 | 0.06451613 | 0.03225806 | 0.2903226 | 0.06451613 | 0.03225806 | 2.032258 | 0.2580645 | 0.2258065 | 0.1935484 | 0.1935484 | 0.8709677 | 0.06451613 | 0.06451613 | 0.06451613 | 0.6129032 | 0.03225806 | 0.03225806 | 0.1935484 | 0.1935484 | 0.2258065 | 0.03225806 | 0.06451613 | 1 | 0.09090909
28 | 20 | [*]CCCCCCCCCCNC(=O)CCCCCCCCC(=O)N[*] | poly[(decane-1,10-diamine)-alt-(decanedioic acid)] |  | 13400 |  |  | 220 | 4.810854 | 12045.54 |  |  |  | 1 | poly[(decane-1,10-diamine)-alt-(decanedioic acid)] | 0.2258065 | 0 | 0 | 0 | 0 | 0 | 0 | 0.7741935 | 0 | 0.5806452 | 0 | 0.3225806 | 0.9677419 | 0.3225806 | 0.09677419 | 0.06451613 | 0.03225806 | 0 | 0.2903226 | 0.8017891 | 0.1888859 | 0.3983404 | 0.09359154 | 0.04931482 | 0.04931482 | 0.2346774 | 0.3870968 | 0.4550215 | 0.3548387 | 0 | 0 | 0.03225806 | 1.032258 | 0.03225806 | 0.03225806 | 0.03225806 | 0.03225806 | 0.03225806 | 0.06451613 | 0.03225806 | 0.2903226 | 0.06451613 | 0.03225806 | 2.032258 | 0.2580645 | 0.2258065 | 0.1935484 | 0.1935484 | 0.8709677 | 0.06451613 | 0.06451613 | 0.06451613 | 0.6129032 | 0.03225806 | 0.03225806 | 0.1935484 | 0.1935484 | 0.2258065 | 0.03225806 | 0.06451613 | 1 | 0.09090909
29 | 20 | [*]CCCCCCCCCCNC(=O)CCCCCCCCC(=O)N[*] | poly[(decane-1,10-diamine)-alt-(decanedioic acid)] |  | 13400 |  |  | 220 | 6.277371 | 11381.31 |  |  |  | 1 | poly[(decane-1,10-diamine)-alt-(decanedioic acid)] | 0.2258065 | 0 | 0 | 0 | 0 | 0 | 0 | 0.7741935 | 0 | 0.5806452 | 0 | 0.3225806 | 0.9677419 | 0.3225806 | 0.09677419 | 0.06451613 | 0.03225806 | 0 | 0.2903226 | 0.8017891 | 0.1888859 | 0.3983404 | 0.09359154 | 0.04931482 | 0.04931482 | 0.2346774 | 0.3870968 | 0.4550215 | 0.3548387 | 0 | 0 | 0.03225806 | 1.032258 | 0.03225806 | 0.03225806 | 0.03225806 | 0.03225806 | 0.03225806 | 0.06451613 | 0.03225806 | 0.2903226 | 0.06451613 | 0.03225806 | 2.032258 | 0.2580645 | 0.2258065 | 0.1935484 | 0.1935484 | 0.8709677 | 0.06451613 | 0.06451613 | 0.06451613 | 0.6129032 | 0.03225806 | 0.03225806 | 0.1935484 | 0.1935484 | 0.2258065 | 0.03225806 | 0.06451613 | 1 | 0.09090909
30 | 20 | [*]CCCCCCCCCCNC(=O)CCCCCCCCC(=O)N[*] | poly[(decane-1,10-diamine)-alt-(decanedioic acid)] |  | 13400 |  |  | 220 | 7.862408 | 11029.42 |  |  |  | 1 | poly[(decane-1,10-diamine)-alt-(decanedioic acid)] | 0.2258065 | 0 | 0 | 0 | 0 | 0 | 0 | 0.7741935 | 0 | 0.5806452 | 0 | 0.3225806 | 0.9677419 | 0.3225806 | 0.09677419 | 0.06451613 | 0.03225806 | 0 | 0.2903226 | 0.8017891 | 0.1888859 | 0.3983404 | 0.09359154 | 0.04931482 | 0.04931482 | 0.2346774 | 0.3870968 | 0.4550215 | 0.3548387 | 0 | 0 | 0.03225806 | 1.032258 | 0.03225806 | 0.03225806 | 0.03225806 | 0.03225806 | 0.03225806 | 0.06451613 | 0.03225806 | 0.2903226 | 0.06451613 | 0.03225806 | 2.032258 | 0.2580645 | 0.2258065 | 0.1935484 | 0.1935484 | 0.8709677 | 0.06451613 | 0.06451613 | 0.06451613 | 0.6129032 | 0.03225806 | 0.03225806 | 0.1935484 | 0.1935484 | 0.2258065 | 0.03225806 | 0.06451613 | 1 | 0.09090909
31 | 20 | [*]CCCCCCCCCCNC(=O)CCCCCCCCC(=O)N[*] | poly[(decane-1,10-diamine)-alt-(decanedioic acid)] |  | 13400 |  |  | 220 | 9.847667 | 10321.95 |  |  |  | 1 | poly[(decane-1,10-diamine)-alt-(decanedioic acid)] | 0.2258065 | 0 | 0 | 0 | 0 | 0 | 0 | 0.7741935 | 0 | 0.5806452 | 0 | 0.3225806 | 0.9677419 | 0.3225806 | 0.09677419 | 0.06451613 | 0.03225806 | 0 | 0.2903226 | 0.8017891 | 0.1888859 | 0.3983404 | 0.09359154 | 0.04931482 | 0.04931482 | 0.2346774 | 0.3870968 | 0.4550215 | 0.3548387 | 0 | 0 | 0.03225806 | 1.032258 | 0.03225806 | 0.03225806 | 0.03225806 | 0.03225806 | 0.03225806 | 0.06451613 | 0.03225806 | 0.2903226 | 0.06451613 | 0.03225806 | 2.032258 | 0.2580645 | 0.2258065 | 0.1935484 | 0.1935484 | 0.8709677 | 0.06451613 | 0.06451613 | 0.06451613 | 0.6129032 | 0.03225806 | 0.03225806 | 0.1935484 | 0.1935484 | 0.2258065 | 0.03225806 | 0.06451613 | 1 | 0.09090909